## PCTFE 그레이드 선정표
Halocarbon PCTFE 오일 그레이드 선정표
Halocarbon PCTFE Oils PDS (EFO-041221) 기준 ¦ 홀세일 인더스트리 ¦ 서식 2026-10
항목 / 그레이드 | 0.8 | 1.8 | 4.2 | 6.3 | 27 | 56 | 95 | 200 | 400 | 700 | 1000N | 시험법 · 출처
1. 안전 특성
인화점·연소점 | 없음 | 없음 | 없음 | 없음 | 없음 | 없음 | 없음 | 없음 | 없음 | 없음 | 없음 | PDS EFO-041221
2. 저온 특성
유동점 °C (±5) | -129 | -93 | -73 | -71 | -40 | -34 | -26 | -12 | -9 | 5 | 10 | ASTM D97
운점(Cloud) °C | <-129 | <-93 | <-87 | <-87 | <-71 | -34 | -21 | 2 | 10 | 13 | 18 | ASTM D2500
3. 동점도 — 운전 온도에 가까운 열로 비교
동점도 cSt @ -54°C | 5.7 | 143 | — | — | — | — | — | — | — | — | — | ASTM D445
동점도 cSt @ 37.8°C (= 그레이드 숫자) | 0.8 | 1.8 | 4.2 | 6.3 | 27 | 56 | 95 | 200 | 400 | 700 | 1000 | ASTM D445
동점도 cSt @ 71.1°C | 0.54 | 1.1 | 1.9 | 2.6 | 6.8 | 11 | 16 | 26 | 40 | 62 | 83 | ASTM D445
동점도 cSt @ 99°C | — | 0.8 | 1.2 | 1.6 | 3.1 | 4.9 | 6.3 | 9 | 12 | 17 | 22 | ASTM D445
4. 밀도
밀도 g/mL @ 37.8°C | 1.71 | 1.82 | 1.85 | 1.87 | 1.9 | 1.92 | 1.92 | 1.95 | 1.95 | 1.95 | 1.95 | Gay-Lussac
밀도 g/mL @ 71.1°C | 1.65 | 1.76 | 1.8 | 1.82 | 1.85 | 1.87 | 1.87 | 1.89 | 1.89 | 1.9 | 1.9 | Gay-Lussac
밀도 g/mL @ 99°C | 1.6 | 1.71 | 1.75 | 1.77 | 1.81 | 1.82 | 1.82 | 1.85 | 1.85 | 1.86 | 1.86 | Gay-Lussac
5. 참고
ISO VG 근사 참고(37.8°C 점도 기반 환산, 공식 등급 아님) | — | VG 2 | VG 5 | VG 7 | VG 32 | VG 68 | VG 100 | VG 220 | VG 460 | VG 680 | VG 1000 | 37.8°C 점도 기반 환산(참고용)
고르는 법
• 그레이드 숫자가 작을수록 점도가 낮고 유동점·운점도 낮습니다. 숫자가 클수록 점도가 높습니다 (위 표 참조).
• 설비의 실제 운전 온도에 가장 가까운 온도 열의 동점도를 보고, 설비 제조사가 요구하는 점도 범위에 드는 그레이드를 고릅니다.
• 저온 기동이 있는 설비는 최저 운전 온도보다 유동점이 낮은 그레이드인지 함께 확인합니다.
• 사용 온도: 상시 200°C, 150°C 초과 적용은 사전 평가 필요 (PDS).
• 방청이 필요하면 'S' 품번, 첨가제 없는 순도가 필요하면 비-S 품번을 고릅니다 (아래 주 참조). 판단이 어려우면 운전 조건을 적어 문의해 주십시오.
※ 그레이드 숫자 = 37.8°C(100°F) 동점도 cSt. 오차 ±10%
※ 품번 뒤 'S' = 방청제 0.1% 첨가 (산소 호환 유지). 첨가제 없는 순도가 필요하면 비-S 등급 선택
※ 3.0 그레이드는 본사 PDS EFO-041221 물성표에 미수록 — 별도 확인 필요
※ 출처: Halocarbon PCTFE Oils PDS (EFO-041221) 기준. 값은 제조사 공표 대표값이며 규격 보증값이 아닙니다. 적용 적합성은 운전 조건과 함께 본사 기술 검토를 거쳐 회신드립니다.